## Reporte Diario ADR
PLANTA ADR — REPORTE DIARIO
Cliente (referencia) · Lixiviación en pilas + Planta ADR (columnas de carbón)
Fecha: 18-03-2026 · Datos ilustrativos (no reales)
RESUMEN DE BALANCE METALÚRGICO — PRODUCCIÓN (Oz Au)
| DÍA |  |  | MES |  |  | AÑO
Concepto | Real | Forecast 3+9 | % Cumpl | Real | Forecast 3+9 | % Cumpl | Real | Forecast 3+9 | % Cumpl
Oz Au | 88 | 174 | 50.6 | 1610 | 2640 | 61 | 13480 | 15250 | 88.4
BALANCE DE ADSORCIÓN
Circuito | Vol Total día [m³] | Sol. Pregnant Au [ppm] | Sol. Barren Au [ppm] | Eficiencia adsorción [%] | Finos recuperados [Oz] | Oz adsorbidas (mes) | Oz producidas (mes)
Tren 1 | 13700 | 0.27 | 0.05 | 81.5 | 90 | 1980 | 1610
TOTAL | 13700 | 0.27 | 0.05 | 81.5 | 90 | 1980 | 1610
INVENTARIO DE Au EN CARBÓN — por origen
Origen | Ton Carbón | Oz Au | Ley [g Au/t C]
Columnas (CIC) | 50 | 1600 | 995
Tolva 1 | 12 | 270 | 700
Tolva 2 | 11 | 560 | 1583
Torre Elución (TE) | 7 | 350 | 1555
Almacén externo | 0 | 0 | 0
TOTAL | 80 | 2780 | 1081
OPERACIÓN — observaciones del período
• Solución rica (pregnant) en 0.27 ppm; barren en 0.05 ppm (último análisis).
• Barren al alza por movimiento de carbón en columnas.
• Concentración de CN en 240 ppm; pH de riego e ingreso a planta dentro de rango.
• Recuperación Oz/día bajo target (-86 oz) por bajo flujo (corte de energía programado).
• Baja de flujo de alimentación por congelamiento parcial de líneas de riego.
• Se aplica descuento de 8% al flujo por desviación de totalizador.

## Reporte Jefe de Turno
REPORTE OPERACIONAL DE TURNO — PLANTA ADR
Cliente (referencia) · Datos ilustrativos
Fecha / Turno | 18-03-2026 | Noche | Jefe de Turno | —
OPERACIÓN — Pilas ¦ ADR
Parámetro | Pilas | ADR | Punto (CN/pH) | CN [ppm] | pH
Horas de operación [h] | 12 | 12 | Ingreso Columna CIC | 255 | 10.17
Flujo [m³/h] | 820 | 690 | Salida Columna CIC | 277 | 10.24
Volumen total [m³] | 10470 | 9300 | Solución de Riego | 294 | 10.24
Tasa riego global [L/h·m²] | 16.7 | - | Drenaje PLS | 233 | 10.3
Descuento totalizador [%] | 8 | 8 | Piscina PLS | 236 | 10.2
INVENTARIO DE CARBONES [t]
Columna 1 | 10.9 | Tolva 1 | 6
Columna 2 | 10 | Tolva 2 | 11
Columna 3 | 10.4 | Fino | 0
Columna 4 | 11.6 | Lavado Ácido | 0
Columna 5 | 11.8 | Elución | 10.6
Total columnas | 54.7 | Regeneración | 0
MOVIMIENTO DE MATERIAL (Ingreso / Consumo / Stock)
Insumo | Ingreso | Consumo | Stock
Cal a pila [maxisaco] | 0 | 0 | 410
NaCN [t] | 0 | 10 | 24
Carbón [t] | 0 | 0 | 4.9
Antiincrustante [kg] | 0 | 300 | 2450
Soda Cáustica [kg] | 0 | 0 | 10250
Ácido Clorhídrico [kg] | 0 | 0 | 8810
Alcohol [L] | 0 | 0 | 16000
INFORME EJECUTIVO
Seguridad — Accidentes con tiempo perdido [#] | 0
Seguridad — Accidentes sin tiempo perdido [#] | 0
Planta Heap — Flujo de entrada [m³/h] | 820
Planta Heap — CN en riego [ppm] | 294
Planta Heap — pH en riego | 10.2
Planta ADR — Volumen de entrada [m³] | 9300
Planta ADR — Eficiencia adsorción [%] | 92.5

## Cálculo EW
ELECTROOBTENCIÓN (EW)
Parámetro | Unidad | Valor
Masa lana de acero por cátodo | kg | 1.45
Densidad lana (AISI 304) | kg/m³ | 7930
N° cátodos por celda | # | 17
N° celdas operativas | # | 6
Área catódica total | cm² | 2869337
Densidad de corriente | A/dm² | 3.5
Masa Au depositada (ciclo) | g | 13228
Masa Ag depositada (ciclo) | g | 1207
Masa Cu depositada (ciclo) | g | 356
Conversión | g/oz troy | 31.1035
Datos ilustrativos · sin nombres reales